## Sheet1
MRBTN230
切削条件参考表 Recommended Milling Conditions
被削材 Work Material |  |  | 炭素鋼・合金鋼・調質鋼 Carbon Steels・Alloy Steels・Prehardened Steels S50C・SCM・SKD・SUS・HPM・NAK
Rサイズ Radius | 首角 Neck Taper Angle | 首下長 Under Neck Length | 切込み量 Depth of Cut |  | 回転数 Spindle Speed | 送り速度 Feed
|  |  | ap mm | ae mm | min-1 | mm/min
0.1 | 30′ | 1 | 0.01 | 0.01 | 20000 | ～300
|  | 1.5 | 0.005 | 0.005
|  | 2 | 0.005 | 0.005
| 1° | 1 | 0.01 | 0.01
|  | 1.5 | 0.005 | 0.005
|  | 2 | 0.005 | 0.005
| 1°30′ | 1 | 0.01 | 0.01
|  | 1.5 | 0.005 | 0.01
|  | 2 | 0.005 | 0.01
| 2° | 1 | 0.01 | 0.01
|  | 1.5 | 0.01 | 0.01
|  | 2 | 0.01 | 0.01
| 3° | 1 | 0.01 | 0.02
|  | 1.5 | 0.01 | 0.02
|  | 2 | 0.01 | 0.02
| 5° | 2 | 0.01 | 0.02
0.15 | 30′ | 3 | 0.005 | 0.01 | 20000 | ～300
| 1° | 2 | 0.005 | 0.01
|  | 3 | 0.005 | 0.01
| 1°30′ | 2 | 0.005 | 0.01
|  | 3 | 0.005 | 0.01
| 2° | 3 | 0.01 | 0.02
| 3° | 3 | 0.01 | 0.02
| 5° | 3 | 0.01 | 0.02
0.2 | 30′ | 2 | 0.01 | 0.02 | 20000 | ～500
|  | 3 | 0.01 | 0.02
|  | 4 | 0.01 | 0.02
| 1° | 2 | 0.01 | 0.02
|  | 3 | 0.01 | 0.02
|  | 4 | 0.01 | 0.02
| 1°30′ | 2 | 0.01 | 0.03
|  | 3 | 0.01 | 0.03
|  | 4 | 0.01 | 0.03
| 2° | 2 | 0.02 | 0.03
|  | 3 | 0.02 | 0.03
|  | 4 | 0.02 | 0.03
| 3° | 2 | 0.02 | 0.05
|  | 4 | 0.02 | 0.05
| 5° | 4 | 0.03 | 0.05
0.25 | 30′ | 3 | 0.01 | 0.02 | 20000 | ～500
|  | 5 | 0.01 | 0.02
| 1° | 3 | 0.01 | 0.02
|  | 5 | 0.01 | 0.02
| 1°30′ | 3 | 0.01 | 0.03
|  | 5 | 0.01 | 0.03
| 2° | 3 | 0.02 | 0.03
|  | 5 | 0.02 | 0.03
| 3° | 3 | 0.02 | 0.05
|  | 5 | 0.02 | 0.05
| 5° | 5 | 0.03 | 0.05
0.3 | 30′ | 5 | 0.01 | 0.02 | 20000 | ～800
|  | 8 | 0.01 | 0.02
| 1° | 4 | 0.01 | 0.02
|  | 5 | 0.01 | 0.02
|  | 6 | 0.01 | 0.02
|  | 8 | 0.01 | 0.02
| 1°30′ | 5 | 0.01 | 0.03
|  | 8 | 0.01 | 0.03
| 2° | 6 | 0.02 | 0.03
|  | 8 | 0.02 | 0.03
| 3° | 6 | 0.02 | 0.05
|  | 8 | 0.02 | 0.05
| 5° | 8 | 0.03 | 0.05
0.4 | 30′ | 8 | 0.01 | 0.02 | 20000 | ～1,000
|  | 12 | 0.01 | 0.02
| 1° | 8 | 0.01 | 0.02
|  | 12 | 0.01 | 0.02
| 1°30′ | 8 | 0.02 | 0.03
|  | 12 | 0.02 | 0.03
| 2° | 8 | 0.03 | 0.05
|  | 12 | 0.03 | 0.05
| 3° | 8 | 0.03 | 0.05
|  | 12 | 0.03 | 0.05
0.5 | 30′ | 10 | 0.01 | 0.03 | 16,000～20,000 | ～1,200
|  | 15 | 0.01 | 0.02
|  | 20 | 0.01 | 0.01
|  | 25 | 0.005 | 0.005
| 1° | 6 | 0.05 | 0.07
|  | 8 | 0.03 | 0.06
|  | 10 | 0.02 | 0.05
|  | 12 | 0.02 | 0.05
|  | 15 | 0.02 | 0.03
|  | 16 | 0.01 | 0.03
|  | 20 | 0.01 | 0.02
|  | 22 | 0.01 | 0.01
|  | 25 | 0.005 | 0.01
| 1°30′ | 6 | 0.07 | 0.15
|  | 8 | 0.05 | 0.1
|  | 10 | 0.03 | 0.05
|  | 12 | 0.02 | 0.05
|  | 15 | 0.02 | 0.03
|  | 16 | 0.02 | 0.03
|  | 20 | 0.01 | 0.05
|  | 22 | 0.01 | 0.01
|  | 25 | 0.005 | 0.01
|  | 36 | 0.003 | 0.005
| 2° | 10 | 0.05 | 0.1
|  | 15 | 0.02 | 0.05
|  | 20 | 0.01 | 0.03
| 3° | 10 | 0.07 | 0.15
|  | 15 | 0.03 | 0.05
|  | 20 | 0.02 | 0.05
| 5° | 15 | 0.07 | 0.2
|  | 20 | 0.03 | 0.05
0.6 | 30′ | 12 | 0.03 | 0.05 | 16,000～20,000 | ～1,200
|  | 24 | 0.01 | 0.01
| 1° | 12 | 0.03 | 0.05
|  | 24 | 0.01 | 0.02
| 1°30′ | 12 | 0.03 | 0.05
|  | 24 | 0.02 | 0.02
| 2° | 12 | 0.04 | 0.05
|  | 24 | 0.02 | 0.03
| 3° | 12 | 0.04 | 0.07
|  | 24 | 0.03 | 0.03
| 5° | 12 | 0.05 | 0.1
|  | 24 | 0.03 | 0.05
0.75 | 30′ | 10 | 0.1 | 0.2 | 16,000～20,000 | ～1,200
|  | 15 | 0.05 | 0.1
|  | 30 | 0.01 | 0.01
| 1° | 10 | 0.1 | 0.2
|  | 15 | 0.05 | 0.1
|  | 20 | 0.02 | 0.05
|  | 30 | 0.01 | 0.01
| 1°30′ | 10 | 0.1 | 0.2
|  | 15 | 0.05 | 0.1
|  | 30 | 0.01 | 0.02
| 2° | 10 | 0.1 | 0.3
|  | 15 | 0.05 | 0.12
|  | 20 | 0.03 | 0.05
|  | 30 | 0.02 | 0.03
| 3° | 15 | 0.1 | 0.15
|  | 20 | 0.05 | 0.07
|  | 30 | 0.03 | 0.05
| 5° | 15 | 0.1 | 0.2
|  | 28.7 | 0.05 | 0.07
1 | 30′ | 12 | 0.1 | 0.2 | 16,000～20,000 | ～1,600
|  | 16 | 0.07 | 0.15
|  | 20 | 0.05 | 0.1
|  | 30 | 0.02 | 0.05
|  | 40 | 0.01 | 0.015
| 1° | 12 | 0.1 | 0.25
|  | 16 | 0.08 | 0.15
|  | 20 | 0.05 | 0.1
|  | 25 | 0.03 | 0.05
|  | 30 | 0.02 | 0.05
|  | 35 | 0.02 | 0.05
|  | 40 | 0.01 | 0.02
| 1°30′ | 12 | 0.15 | 0.3
|  | 16 | 0.1 | 0.15
|  | 20 | 0.05 | 0.12
|  | 25 | 0.03 | 0.07
|  | 30 | 0.03 | 0.05
|  | 35 | 0.02 | 0.05
|  | 40 | 0.01 | 0.02
| 2° | 12 | 0.2 | 0.3
|  | 16 | 0.1 | 0.2
|  | 20 | 0.07 | 0.15
|  | 30 | 0.03 | 0.1
|  | 40 | 0.02 | 0.03
| 3° | 12 | 0.2 | 0.5
|  | 16 | 0.1 | 0.3
|  | 20 | 0.07 | 0.2
|  | 30 | 0.05 | 0.1
|  | 40 | 0.02 | 0.05
| 5° | 20 | 0.1 | 0.3
|  | 26.8 | 0.08 | 0.2
|  | 38.2 | 0.05 | 0.12
1.5 | 30′ | 15 | 0.15 | 0.3 | 16000 | ～1,600
|  | 20 | 0.08 | 0.1
|  | 30 | 0.03 | 0.05
|  | 40 | 0.02 | 0.03
|  | 50 | 0.01 | 0.01
| 1° | 15 | 0.15 | 0.3
|  | 20 | 0.1 | 0.15
|  | 30 | 0.05 | 0.07
|  | 40 | 0.02 | 0.05
|  | 50 | 0.01 | 0.02
| 1°30′ | 15 | 0.2 | 0.3
|  | 20 | 0.15 | 0.2
|  | 30 | 0.07 | 0.1
|  | 40 | 0.03 | 0.05
|  | 50 | 0.02 | 0.03
| 2° | 15 | 0.2 | 0.3
|  | 20 | 0.15 | 0.2
|  | 30 | 0.1 | 0.1
|  | 48.9 | 0.03 | 0.05
| 3° | 20 | 0.2 | 0.3
|  | 30 | 0.1 | 0.15
|  | 50 | 0.05 | 0.1
| 5° | 23.1 | 0.2 | 0.3
2 | 30′ | 20 | 0.2 | 0.3 | 14000 | ～1,400
|  | 40 | 0.05 | 0.1
|  | 60 | 0.01 | 0.02
| 1° | 20 | 0.2 | 0.5
|  | 40 | 0.07 | 0.2
|  | 60 | 0.01 | 0.03
備 考 Notes |  |  | ※ 1 切削条件を設定する際、各サイズ首下長の長いタイプ及び首角の小さいタイプは、上記切削条件範囲 内の低めで設定してください。 ※ 2 回転数と送り速度は、同じ割合で調整してください。 ※ 3 切削油は発煙性の少ないものを使用してください。 ※ 4 高硬度鋼には、オイルミストクーラントの使用をお奨めします。 ※ 1 When deciding milling condition in case the effective length is long and/or the neck taper angle is small, it is recommended both axial depth of cut and radial depth of cut values are chosen at lower level within the specified range. ※2 Adjust both spindle speed and feed at the same rate. ※3 Use cutting fluid with smoke retardant. ※4 We recommend using oil mist coolant for hardened steels.