## Sheet1
PCDSE
切削条件参考表 Recommended Milling Conditions
被削材 Work Material | 超硬合金 Cemented Carbide
外径 Dia. | 回転数 Spindle Speed | 送り速度 Feed | 切込み量 Depth of Cut
| min-1 | mm/min | ap mm
0.1 | 40000 | 25 | 0.0002
0.2 | 40000 | 25 | 0.0002
0.3 | 40000 | 25 | 0.0002
0.4 | 40000 | 50 | 0.0005
0.5 | 40000 | 50 | 0.0005
0.6 | 40000 | 50 | 0.0005
0.8 | 40000 | 50 | 0.0005
1 | 40000 | 50 | 0.0005
備 考 Notes | ※1 工具の折損や欠損、加工精度の低下に繋がるため、工具の回転振れ量を最小に抑えてください。 ※2 切込み量apが極小のため、加工前に主軸の伸縮量や機械の特性を把握してから加工することをお奨めします。 ※3 不水溶性切削油をお奨めします。 ※4 切込み量のapは軸方向の切込み深さを示します。 ※1 Minimum tool runout is required to avoid the tool breakage and to increase the work accuracy. ※2 Due to infinitesimal Depth of Cut (ap), recommend to assess the machine characters, such as expansion of the spindle and others before using the tool. ※3 Water-insoluble fluid is recommended. ※4 ap : Axial Depth of Cut.