## 切削条件表
SMB200
切削条件参考表 Recommended Milling Conditions
被削材 Work Material | 調質鋼・高硬度鋼 Prehardened Steels・Hardened Steels NAK・STAVAX （～52HRC） |  |  |  |  | 調質鋼・高硬度鋼 Prehardened Steels・Hardened Steels SKD11・PD613・ELMAX （～60HRC） |  |  |  |  | ハイス Hight Speed Steels SKH・HAP （～68HRC）
Ｒサイズ Radius | 切込み量 Depth of Cut |  | 送り速度 Feed | アプローチ速度 Approaching Feed | 回転数 Spindle Speed | 切込み量 Depth of Cut |  | 送り速度 Feed | アプローチ速度 Approaching Feed | 回転数 Spindle Speed | 切込み量 Depth of Cut |  | 送り速度 Feed | アプローチ速度 Approaching Feed | 回転数 Spindle Speed
| ap mm | ae mm | mm/min | mm/min | min-1 | ap mm | ae mm | mm/min | mm/min | min-1 | ap mm | ae mm | mm/min | mm/min | min-1
0.01 | 0.0005 | 0.001 | 5 | 3 | 60000 | 0.0005 | 0.001 | 5 | 3 | 60000 | 0.0005 | 0.0005 | 3 | 1 | 60000
0.015 | 0.001 | 0.001 | 30 | 5 | 60000 | 0.001 | 0.001 | 20 | 5 | 60000 | 0.0005 | 0.001 | 10 | 3 | 60000
0.02 | 0.001 | 0.002 | 80 | 5 | 60000 | 0.001 | 0.001 | 60 | 5 | 60000 | 0.001 | 0.001 | 40 | 5 | 60000
0.025 | 0.001 | 0.002 | 120 | 10 | 60000 | 0.001 | 0.0015 | 100 | 10 | 60000 | 0.001 | 0.001 | 60 | 5 | 60000
0.03 | 0.002 | 0.002 | 180 | 10 | 60000 | 0.001 | 0.002 | 140 | 10 | 60000 | 0.001 | 0.001 | 80 | 10 | 60000
0.04 | 0.003 | 0.003 | 280 | 30 | 60000 | 0.002 | 0.003 | 200 | 30 | 60000 | 0.002 | 0.002 | 120 | 20 | 60000
0.05 | 0.005 | 0.005 | 400 | 30 | 60000 | 0.003 | 0.005 | 300 | 30 | 60000 | 0.002 | 0.003 | 180 | 20 | 60000
備 考 Notes | ※1 切込み量の、apは軸方向の切込み深さ、aeはピックフィードを示します。 ※2 工具の着脱やプリセット時には細心の注意を払ってください。 ※3 オイルミストクーラントをご使用ください。 ※4 チャッキングの振れは極力抑えてください。 （ 可能ならば使用される回転数での動的振れ精度を確認してください。） ※5 アプローチ角は3゜以下にしてください。 ※6 切込み量の増加は工具折損の要因となります。特にapの数値には気を付けてください。 ※1 Depth of Cut：ap=Axial Depth of Cut / ae=Radial Depth of Cut. ※2 Handle with care when exchanging and presetting tool. ※3 We recommend using oil mist coolant. ※4 Minimize chucking runout. (Recommend to measure actual runout at activated spindle speed.) ※5 Tool approaching angle must be 3 degrees or below. ※6 Increase of Depth of Cut may cause a tool breakage, especially careful for Axial Depth of Cut.